## MX14 S01
Boom 내부용접 검사성적서
협력사 명 |  | 기종 | 품번 | 품명 / 옵션정보
협력사X |  | MX14 | P-1401 | BOOM ASSY
검사일 |  | Serial No. | 용접사 | 검사원
월 일 |  | S01 | 용접사A | 검사원A
사진촬영 방향
|  | 기종명, Serial No., |  | 기종명, Serial No.,
|  | 각장검사 기록 후 |  | 각장검사 기록 후
|  | 사진 촬영 |  | 사진 촬영
|  | 기종명, Serial No., |  | 기종명, Serial No.,
|  | 각장검사 기록 후 |  | 각장검사 기록 후
|  | 사진 촬영 |  | 사진 촬영
|  | 기종명, Serial No., |  | 기종명, Serial No.,
|  | 각장검사 기록 후 |  | 각장검사 기록 후
|  | 사진 촬영 |  | 사진 촬영
No. | 검사항목 | 검사기준 (W2) |  | 검사결과(정량적 기입)
1 | 용접누락 | 없을 것 |  | OK
2 | 용접품질[각장] | 도면각장(z), 1.0z ≤ z' ≤ 1.25z |  | OK
3 | 용접품질[언더컷] | h ≤ 0.5mm (단독으로 고립된 짧은 것 허용) |  | OK
4 | 용접품질[오버랩] | α < 90° 이하이면 결함 |  | OK
5 | 용접품질[크레이터] | h ≤ 1mm |  | OK
6 | 용접품질[기공] | 필렛용접, 100mm 당 2개이상, Ø2.5mm 넘으면 안됨 |  | OK
7 | 용접품질[연장용접] | 도면 준수 |  | OK
8 | 일반 | 기종명, Serial No., 내부용접사진, 서명 누락여부 |  | OK
A
B
C
D
E
F
A
5
5
B
7
7
7
7
C
7
6
6
7
D
7
6
6
7
E
7
7
7
7
F
5
5
5

## MX14 S02
Boom 내부용접 검사성적서
협력사 명 |  | 기종 | 품번 | 품명 / 옵션정보
협력사X |  | MX14 | P-1401 | BOOM ASSY
검사일 |  | Serial No. | 용접사 | 검사원
2026-09-21 |  | S02 | 용접사A | 검사원A
사진촬영 방향
|  | 기종명, Serial No., |  | 기종명, Serial No.,
|  | 각장검사 기록 후 |  | 각장검사 기록 후
|  | 사진 촬영 |  | 사진 촬영
|  | 기종명, Serial No., |  | 기종명, Serial No.,
|  | 각장검사 기록 후 |  | 각장검사 기록 후
|  | 사진 촬영 |  | 사진 촬영
|  | 기종명, Serial No., |  | 기종명, Serial No.,
|  | 각장검사 기록 후 |  | 각장검사 기록 후
|  | 사진 촬영 |  | 사진 촬영
No. | 검사항목 | 검사기준 (W2) |  | 검사결과(정량적 기입)
1 | 용접누락 | 없을 것 |  | OK
2 | 용접품질[각장] | 도면각장(z), 1.0z ≤ z' ≤ 1.25z |  | A 5.5, B 7.4, C 7.2, D 7.1, E 7.3, F 5.6
3 | 용접품질[언더컷] | h ≤ 0.5mm (단독으로 고립된 짧은 것 허용) |  | 0.2
4 | 용접품질[오버랩] | α < 90° 이하이면 결함 |  | 110°
5 | 용접품질[크레이터] | h ≤ 1mm |  | 0.3
6 | 용접품질[기공] | 필렛용접, 100mm 당 2개이상, Ø2.5mm 넘으면 안됨 |  | 0개
7 | 용접품질[연장용접] | 도면 준수 |  | OK
8 | 일반 | 기종명, Serial No., 내부용접사진, 서명 누락여부 |  | OK
A
B
C
D
E
F
A
5
5
B
7
7
7
7
C
7
6
6
7
D
7
6
6
7
E
7
7
7
7
F
5
5
5

## MX14 S03
Boom 내부용접 검사성적서
협력사 명 |  | 기종 | 품번 | 품명 / 옵션정보
협력사X |  | MX14 | P-1401 | BOOM ASSY
검사일 |  | Serial No. | 용접사 | 검사원
2026-09-22 |  | S03 | 용접사B | 검사원A
사진촬영 방향
|  | 기종명, Serial No., |  | 기종명, Serial No.,
|  | 각장검사 기록 후 |  | 각장검사 기록 후
|  | 사진 촬영 |  | 사진 촬영
|  | 기종명, Serial No., |  | 기종명, Serial No.,
|  | 각장검사 기록 후 |  | 각장검사 기록 후
|  | 사진 촬영 |  | 사진 촬영
|  | 기종명, Serial No., |  | 기종명, Serial No.,
|  | 각장검사 기록 후 |  | 각장검사 기록 후
|  | 사진 촬영 |  | 사진 촬영
No. | 검사항목 | 검사기준 (W2) |  | 검사결과(정량적 기입)
1 | 용접누락 | 없을 것 |  | OK
2 | 용접품질[각장] | 도면각장(z), 1.0z ≤ z' ≤ 1.25z |  | OK
3 | 용접품질[언더컷] | h ≤ 0.5mm (단독으로 고립된 짧은 것 허용) |  | OK
4 | 용접품질[오버랩] | α < 90° 이하이면 결함 |  | OK
5 | 용접품질[크레이터] | h ≤ 1mm |  | OK
6 | 용접품질[기공] | 필렛용접, 100mm 당 2개이상, Ø2.5mm 넘으면 안됨 |  | OK
7 | 용접품질[연장용접] | 도면 준수 |  | OK
8 | 일반 | 기종명, Serial No., 내부용접사진, 서명 누락여부 |  | OK
A
B
C
D
E
F
A
5
5
B
7
7
7
7
C
7
6
6
7
D
7
6
6
7
E
7
7
7
7
F
5
5
5

## MX14 S04
Boom 내부용접 검사성적서
협력사 명 |  | 기종 | 품번 | 품명 / 옵션정보
협력사X |  | MX14 | P-1401 | BOOM ASSY
검사일 |  | Serial No. | 용접사 | 검사원
2026-09-23 |  | S04 | 용접사B | 검사원A
사진촬영 방향
|  | 기종명, Serial No., |  | 기종명, Serial No.,
|  | 각장검사 기록 후 |  | 각장검사 기록 후
|  | 사진 촬영 |  | 사진 촬영
|  | 기종명, Serial No., |  | 기종명, Serial No.,
|  | 각장검사 기록 후 |  | 각장검사 기록 후
|  | 사진 촬영 |  | 사진 촬영
|  | 기종명, Serial No., |  | 기종명, Serial No.,
|  | 각장검사 기록 후 |  | 각장검사 기록 후
|  | 사진 촬영 |  | 사진 촬영
No. | 검사항목 | 검사기준 (W2) |  | 검사결과(정량적 기입)
1 | 용접누락 | 없을 것 |  | OK
2 | 용접품질[각장] | 도면각장(z), 1.0z ≤ z' ≤ 1.25z |  | A 5.3, B 7.5, C 7.4, D 7.0, E 7.6, F 5.4
3 | 용접품질[언더컷] | h ≤ 0.5mm (단독으로 고립된 짧은 것 허용) |  | 0.1
4 | 용접품질[오버랩] | α < 90° 이하이면 결함 |  | 105°
5 | 용접품질[크레이터] | h ≤ 1mm |  | 0.2
6 | 용접품질[기공] | 필렛용접, 100mm 당 2개이상, Ø2.5mm 넘으면 안됨 |  | 0개
7 | 용접품질[연장용접] | 도면 준수 |  | OK
8 | 일반 | 기종명, Serial No., 내부용접사진, 서명 누락여부 |  | OK
A
B
C
D
E
F
A
5
5
B
7
7
7
7
C
7
6
6
7
D
7
6
6
7
E
7
7
7
7
F
5
5
5